## Лист1
№ категрорії | Категорія будівельної продукції | Код | Група будівельної продукції
13 | Дерев’яні конструкції, елементи та допоміжні вироби |  | Деталі і вироби дерев`яні для малоповерхових житлових і громадських будинків | ДСТУ Б В.2.6-149:2010 Конструкції будинків і споруд. Деталі і вироби дерев`яні для малоповерхових житлових і громадських будинків. Технічні умови
|  |  |  | Код | Групи за призначенням і умовам експлуатації | Код | Види деталей
[5 empty] | І |  | пояси ферм
кроквяні ноги
косоури
балки перекриттів
[5 empty] | ІІ |  | стояки
обв'язки
балки
затягування
прогони
обрешітка
гребеневий брус
бруси стін
поперечні планки щитів
ригелі
кобилки
мауерлат
пояси комбінованих балок
бруски каркаса панелей
лаги
[5 empty] | ІІІ |  | вкладиші
прокладки
накладки
бобишки
косинки
дошки
бруски
рейки накладні
рейки підкладні
рейки настилу
рейки підшивки
рейки монтажні
рейки ходові
рейки діагональної жорсткості
вітрові зв'язки
обшивка щитів
|  |  | Деревина масивна будівельна з зубчастими з’єднаннями. | ДСТУ EN 15497:2019 Деревина масивна будівельна з зубчастими з’єднаннями. Експлуатаційні вимоги та мінімальні вимоги щодо виготовлення (EN 15497:2014, IDT)
|  |  |  | Код | Тип клею | Код | Режим обробки | Код | Граничні значення виділення формальдегіду
[5 empty] | тип І |  | А1 |  | Е1
Е2
[7 empty] | А2 |  | Е1
Е2
[7 empty] | А3 |  | Е1
Е2
[7 empty] | А4 |  | Е1
Е2
[7 empty] | А5 |  | Е1
Е2
[7 empty] | А6 |  | Е1
Е2
[7 empty] | А7 |  | Е1
Е2
[5 empty] | тип ІІ |  | А1 |  | Е1
Е2
[7 empty] | А2 |  | Е1
Е2
[7 empty] | А3 |  | Е1
Е2
[7 empty] | А4 |  | Е1
Е2
[7 empty] | А5 |  | Е1
Е2
[7 empty] | А6 |  | Е1
Е2
[7 empty] | А7 |  | Е1
Е2
|  |  | Пиломатеріали | ДСТУ 4845:2007 Пиломатеріали. Класифікація
|  |  |  | Код | Вид | Код | Тип розташування у хлисті | Код | Тип розташування у колоді
[5 empty] | Хвойні |  | окоренковані |  | серцевинні
центральні
бічні
обапольні
[7 empty] | з частини хлиста від окоренка до першої живої гілки |  | серцевинні
центральні
бічні
обапольні
[7 empty] | з частини хлиста від першої живої гілки до верхнього торця |  | серцевинні
центральні
бічні
обапольні
[5 empty] | Листяні |  | окоренковані |  | серцевинні
центральні
бічні
обапольні
[7 empty] | з частини хлиста від окоренка до першої живої гілки |  | серцевинні
центральні
бічні
обапольні
[7 empty] | з частини хлиста від першої живої гілки до верхнього торця |  | серцевинні
центральні
бічні
обапольні
|  |  |  | Код | За формою поперечного перетину | Код | За формою поздовжнього перетину | Код | товщина | Код | довжина
[5 empty] | Дошка |  | Прямокутні |  | Ламелі до 10 мм |  | Короткомірні: до 1,0 м
Середньомірні: від 1,0 до 3,2м
Довгомірні: від 3,2 до 10,0м
Надзвичайно довгомірні: від 10,0 м
[9 empty] | Тонкі: від 10мм до 32 мм |  | Короткомірні: до 1,0 м
Середньомірні: від 1,0 до 3,2м
Довгомірні: від 3,2 до 10,0м
Надзвичайно довгомірні: від 10,0 м
[9 empty] | Товсті: від 32 мм |  | Короткомірні: до 1,0 м
Середньомірні: від 1,0 до 3,2м
Довгомірні: від 3,2 до 10,0м
Надзвичайно довгомірні: від 10,0 м
[7 empty] | Трикутні |  | Ламелі до 10 мм |  | Короткомірні: до 1,0 м
Середньомірні: від 1,0 до 3,2м
Довгомірні: від 3,2 до 10,0м
Надзвичайно довгомірні: від 10,0 м
[9 empty] | Тонкі: від 10мм до 32 мм |  | Короткомірні: до 1,0 м
Середньомірні: від 1,0 до 3,2м
Довгомірні: від 3,2 до 10,0м
Надзвичайно довгомірні: від 10,0 м
[9 empty] | Товсті: від 32 мм |  | Короткомірні: до 1,0 м
Середньомірні: від 1,0 до 3,2м
Довгомірні: від 3,2 до 10,0м
Надзвичайно довгомірні: від 10,0 м
[7 empty] | Трапецеподібні |  | Ламелі до 10 мм |  | Короткомірні: до 1,0 м
Середньомірні: від 1,0 до 3,2м
Довгомірні: від 3,2 до 10,0м
Надзвичайно довгомірні: від 10,0 м
[9 empty] | Тонкі: від 10мм до 32 мм |  | Короткомірні: до 1,0 м
Середньомірні: від 1,0 до 3,2м
Довгомірні: від 3,2 до 10,0м
Надзвичайно довгомірні: від 10,0 м
[9 empty] | Товсті: від 32 мм |  | Короткомірні: до 1,0 м
Середньомірні: від 1,0 до 3,2м
Довгомірні: від 3,2 до 10,0м
Надзвичайно довгомірні: від 10,0 м
[5 empty] | Брус (брусок) |  | Прямокутні |  | Ламелі до 10 мм |  | Короткомірні: до 1,0 м
Середньомірні: від 1,0 до 3,2м
Довгомірні: від 3,2 до 10,0м
Надзвичайно довгомірні: від 10,0 м
[9 empty] | Тонкі: від 10мм до 32 мм |  | Короткомірні: до 1,0 м
Середньомірні: від 1,0 до 3,2м
Довгомірні: від 3,2 до 10,0м
Надзвичайно довгомірні: від 10,0 м
[9 empty] | Товсті: від 32 мм |  | Короткомірні: до 1,0 м
Середньомірні: від 1,0 до 3,2м
Довгомірні: від 3,2 до 10,0м
Надзвичайно довгомірні: від 10,0 м
[7 empty] | Трикутні |  | Ламелі до 10 мм |  | Короткомірні: до 1,0 м
Середньомірні: від 1,0 до 3,2м
Довгомірні: від 3,2 до 10,0м
Надзвичайно довгомірні: від 10,0 м
[9 empty] | Тонкі: від 10мм до 32 мм |  | Короткомірні: до 1,0 м
Середньомірні: від 1,0 до 3,2м
Довгомірні: від 3,2 до 10,0м
Надзвичайно довгомірні: від 10,0 м
[9 empty] | Товсті: від 32 мм |  | Короткомірні: до 1,0 м
Середньомірні: від 1,0 до 3,2м
Довгомірні: від 3,2 до 10,0м
Надзвичайно довгомірні: від 10,0 м
[7 empty] | Трапецеподібні |  | Ламелі до 10 мм |  | Короткомірні: до 1,0 м
Середньомірні: від 1,0 до 3,2м
Довгомірні: від 3,2 до 10,0м
Надзвичайно довгомірні: від 10,0 м
[9 empty] | Тонкі: від 10мм до 32 мм |  | Короткомірні: до 1,0 м
Середньомірні: від 1,0 до 3,2м
Довгомірні: від 3,2 до 10,0м
Надзвичайно довгомірні: від 10,0 м
[9 empty] | Товсті: від 32 мм |  | Короткомірні: до 1,0 м
Середньомірні: від 1,0 до 3,2м
Довгомірні: від 3,2 до 10,0м
Надзвичайно довгомірні: від 10,0 м
[5 empty] | Обапіл |  | Прямокутні |  | Ламелі до 10 мм |  | Короткомірні: до 1,0 м
Середньомірні: від 1,0 до 3,2м
Довгомірні: від 3,2 до 10,0м
Надзвичайно довгомірні: від 10,0 м
[9 empty] | Тонкі: від 10мм до 32 мм |  | Короткомірні: до 1,0 м
Середньомірні: від 1,0 до 3,2м
Довгомірні: від 3,2 до 10,0м
Надзвичайно довгомірні: від 10,0 м
[9 empty] | Товсті: від 32 мм |  | Короткомірні: до 1,0 м
Середньомірні: від 1,0 до 3,2м
Довгомірні: від 3,2 до 10,0м
Надзвичайно довгомірні: від 10,0 м
[7 empty] | Трикутні |  | Ламелі до 10 мм |  | Короткомірні: до 1,0 м
Середньомірні: від 1,0 до 3,2м
Довгомірні: від 3,2 до 10,0м
Надзвичайно довгомірні: від 10,0 м
[9 empty] | Тонкі: від 10мм до 32 мм |  | Короткомірні: до 1,0 м
Середньомірні: від 1,0 до 3,2м
Довгомірні: від 3,2 до 10,0м
Надзвичайно довгомірні: від 10,0 м
[9 empty] | Товсті: від 32 мм |  | Короткомірні: до 1,0 м
Середньомірні: від 1,0 до 3,2м
Довгомірні: від 3,2 до 10,0м
Надзвичайно довгомірні: від 10,0 м
[7 empty] | Трапецеподібні |  | Ламелі до 10 мм |  | Короткомірні: до 1,0 м
Середньомірні: від 1,0 до 3,2м
Довгомірні: від 3,2 до 10,0м
Надзвичайно довгомірні: від 10,0 м
[9 empty] | Тонкі: від 10мм до 32 мм |  | Короткомірні: до 1,0 м
Середньомірні: від 1,0 до 3,2м
Довгомірні: від 3,2 до 10,0м
Надзвичайно довгомірні: від 10,0 м
[9 empty] | Товсті: від 32 мм |  | Короткомірні: до 1,0 м
Середньомірні: від 1,0 до 3,2м
Довгомірні: від 3,2 до 10,0м
Надзвичайно довгомірні: від 10,0 м
|  |  | Бруси мостові дерев`яні | ДСТУ ГОСТ 28450:2018 Бруси мостові дерев`яні. Технічні умови (ГОСТ 28450-2014, IDT)
|  |  |  | Код | Порода деревини | Код | Марка бруса
[5 empty] | сосна |  | І
ІІ
ІІІ
ІІІІ
[5 empty] | модрина |  | ЛІ
ЛІІ
ЛІІІ
ЛІІІІ
[5 empty] | ялина та інші хвойні породи |  | ЕІ
ЕІІ
ЕІІІ
ЕІІІІ
|  |  | Збірні дерев`яні опалубні балки | ДСТУ EN 13377:2022 Збірні дерев`яні опалубні балки. Вимоги, класифікація та оцінювання (EN 13377:2002, IDT)
[5 empty] | вид стінки балки |  | тип залежно від стінки балки
[5 empty] | Тип P для панельної стінки балки |  | Р16
Р20
Р24
[5 empty] | Тип L для ґратчастої стінки балки |  | L24
|  |  | Шарувата клеєна деревина та масивна клеєна деревина | ДСТУ EN 14080:2019 Конструкції дерев’яні. Шарувата клеєна деревина та масивна клеєна деревина. Вимоги (EN 14080:2013, IDT)
|  |  |  | Код | Вид | Код | Клас міцності клеєгої деревини | Код | Клас міцності ламінування
[5 empty] | комбінований клеєний брус |  | GL 20c |  | T8(C14)
T9
T10(C16)
T11(C18)
T12(C20)
T13(C22)
T14(C24)
T14.5
T15
T16(C27)
T18(C30)
T21(C35)
T22
T24(C40)
T26
T27(C45)
T28
T30 (C50)
[7 empty] | GL 22c |  | T8(C14)
T9
T10(C16)
T11(C18)
T12(C20)
T13(C22)
T14(C24)
T14.5
T15
T16(C27)
T18(C30)
T21(C35)
T22
T24(C40)
T26
T27(C45)
T28
T30 (C50)
[7 empty] | GL 24c |  | T8(C14)
T9
T10(C16)
T11(C18)
T12(C20)
T13(C22)
T14(C24)
T14.5
T15
T16(C27)
T18(C30)
T21(C35)
T22
T24(C40)
T26
T27(C45)
T28
T30 (C50)
[7 empty] | GL 26c |  | T8(C14)
T9
T10(C16)
T11(C18)
T12(C20)
T13(C22)
T14(C24)
T14.5
T15
T16(C27)
T18(C30)
T21(C35)
T22
T24(C40)
T26
T27(C45)
T28
T30 (C50)
[7 empty] | GL 28c |  | T8(C14)
T9
T10(C16)
T11(C18)
T12(C20)
T13(C22)
T14(C24)
T14.5
T15
T16(C27)
T18(C30)
T21(C35)
T22
T24(C40)
T26
T27(C45)
T28
T30 (C50)
[7 empty] | GL 30c |  | T8(C14)
T9
T10(C16)
T11(C18)
T12(C20)
T13(C22)
T14(C24)
T14.5
T15
T16(C27)
T18(C30)
T21(C35)
T22
T24(C40)
T26
T27(C45)
T28
T30 (C50)
[7 empty] | GL 32c |  | T8(C14)
T9
T10(C16)
T11(C18)
T12(C20)
T13(C22)
T14(C24)
T14.5
T15
T16(C27)
T18(C30)
T21(C35)
T22
T24(C40)
T26
T27(C45)
T28
T30 (C50)
[5 empty] | однорідний клеєний брус |  | GL 20h |  | T8(C14)
T9
T10(C16)
T11(C18)
T12(C20)
T13(C22)
T14(C24)
T14.5
T15
T16(C27)
T18(C30)
T21(C35)
T22
T24(C40)
T26
T27(C45)
T28
T30 (C50)
[7 empty] | GL 22h |  | T8(C14)
T9
T10(C16)
T11(C18)
T12(C20)
T13(C22)
T14(C24)
T14.5
T15
T16(C27)
T18(C30)
T21(C35)
T22
T24(C40)
T26
T27(C45)
T28
T30 (C50)
[7 empty] | GL 24h |  | T8(C14)
T9
T10(C16)
T11(C18)
T12(C20)
T13(C22)
T14(C24)
T14.5
T15
T16(C27)
T18(C30)
T21(C35)
T22
T24(C40)
T26
T27(C45)
T28
T30 (C50)
[7 empty] | GL 26h |  | T8(C14)
T9
T10(C16)
T11(C18)
T12(C20)
T13(C22)
T14(C24)
T14.5
T15
T16(C27)
T18(C30)
T21(C35)
T22
T24(C40)
T26
T27(C45)
T28
T30 (C50)
[7 empty] | GL 28h |  | T8(C14)
T9
T10(C16)
T11(C18)
T12(C20)
T13(C22)
T14(C24)
T14.5
T15
T16(C27)
T18(C30)
T21(C35)
T22
T24(C40)
T26
T27(C45)
T28
T30 (C50)
[7 empty] | GL 30h |  | T8(C14)
T9
T10(C16)
T11(C18)
T12(C20)
T13(C22)
T14(C24)
T14.5
T15
T16(C27)
T18(C30)
T21(C35)
T22
T24(C40)
T26
T27(C45)
T28
T30 (C50)
[7 empty] | GL 32h |  | T8(C14)
T9
T10(C16)
T11(C18)
T12(C20)
T13(C22)
T14(C24)
T14.5
T15
T16(C27)
T18(C30)
T21(C35)
T22
T24(C40)
T26
T27(C45)
T28
T30 (C50)
|  |  | Будівельні лісоматеріали з прямокутним перетином, сортовані за міцністю | ДСТУ EN 14081-1:2019 Конструкції дерев’яні. Будівельні лісоматеріали з прямокутним перетином, сортовані за міцністю. Частина 1. Загальні вимоги (EN 14081-1:2016 + A1:2019, IDT)
|  |  |  | Код | тип сортування | Код | клас міцності
[5 empty] | Конструкційна деревина машинного сортування M |  | C18, D18, T11 та нижче
вище C18, D18, T11
Конструкційна деревина сухого сортування DG
Конструкційна деревина, оброблена антисептиком PT

## Аркуш1
|  | шифр | назва з РЕКН
1.1 | #REF!
1.2 | #REF!
1.3 | 0
1.4 | #REF!
1.5 | #REF!
1.6 | #REF!
1.7 | #REF!
1.8 | #REF!
ІНШІ