## Лист1
Код категорії | Категорія будівельної продукції | Код | Група будівельної продукції | Код | Вид | [6 empty] | Індекс часу гашення | Код | Сорт вапна(СаО+МgO активний | Код
15 | Цемент, будівельне вапно та інші гідравлічні в’яжучі речовини |  | Цементи |  | портландцементи звичайні | ДСТУ Б ЕN 197-1:2015 Цемент.Частина I.Склад,технічні умови та критерії відповідальності для звичайних цементів (EN-197-1:2011)
[6 empty] | Код | Типи цементів | Код | Різновид цементу та вид добавки | Код | Клас за міцністю
[7 empty] | без добавок |  | СЕМ I |  | 32,5 N
32,5 R
42,5 N
42,5 R
52,5 N
52,5R
[7 empty] | з добавками |  | шлаку 6-20% СЕМ II/A-S |  | 32,5 N
32,5 R
42,5 N
42,5 R
52,5 N
52,5R
[9 empty] | СЕМ II/В-S шлаку 21-35% |  | 32,5 N
32,5 R
42,5 N
42,5 R
52,5 N
52,5R
[9 empty] | силікатного шлаку 6-10% СЕМ II/A-D |  | 32,5 N
32,5 R
42,5 N
42,5 R
52,5 N
52,5R
[9 empty] | природний пуцолан 6-20% СЕМ II/A-Р |  | 32,5 N
32,5 R
42,5 N
42,5 R
52,5 N
52,5R
[9 empty] | природний пуцолан21-35% СЕМ II/В-Р |  | 32,5 N
32,5 R
42,5 N
42,5 R
52,5 N
52,5R
[9 empty] | природний випалений пуцолан 6-20% СЕМ-II/A-Q |  | 32,5 N
32,5 R
42,5 N
42,5 R
52,5 N
52,5R
[9 empty] | природний випалений пуцолан 21-35% СЕМ-II/В-Q |  | 32,5 N
32,5 R
42,5 N
42,5 R
52,5 N
52,5R
[9 empty] | золи силікатної 6-20 % СЕМ-II/A-V |  | 32,5 N
32,5 R
42,5 N
42,5 R
52,5 N
52,5R
[9 empty] | СЕМ-II/В-V золи силікатної 21-35 % |  | 32,5 N
32,5 R
42,5 N
42,5 R
52,5 N
52,5R
[9 empty] | вапняної золи винесення 6-20% СЕМ-II/A-W |  | 32,5 N
32,5 R
42,5 N
42,5 R
52,5 N
52,5R
[9 empty] | вапняної золи винесення 21-35% СЕМ-II/В-W |  | 32,5 N
32,5 R
42,5 N
42,5 R
52,5 N
52,5R
[9 empty] | випаленого сланцю 6-20% СЕМ-II/А-Т |  | 32,5 N
32,5 R
42,5 N
42,5 R
52,5 N
52,5R
[9 empty] | випаленого сланцю 21-35% СЕМ-II/В-Т |  | 32,5 N
32,5 R
42,5 N
42,5 R
52,5 N
52,5R
[9 empty] | вапняку 6-20% орг до 0,5% СЕМ-II/A-L |  | 32,5 N
32,5 R
42,5 N
42,5 R
52,5 N
52,5R
[9 empty] | вапняку 21-35% орг до 0,5% СЕМ-II/В-L |  | 32,5 N
32,5 R
42,5 N
42,5 R
52,5 N
52,5R
[9 empty] | вапняку 6-20% орг до 0,2% СЕМ-II/A-L L |  | 32,5 N
32,5 R
42,5 N
42,5 R
52,5 N
52,5R
[9 empty] | вапняку 6-20% орг до 0,2% СЕМ-II/B-L L |  | 32,5 N
32,5 R
42,5 N
42,5 R
52,5 N
52,5R
[9 empty] | 12-20% добавок СЕМ-II/A-М |  | 32,5 N
32,5 R
42,5 N
42,5 R
52,5 N
52,5R
[7 empty] | композиційний |  | 21-35% добавок СЕМ-II/В-М |  | 32,5 N
32,5 R
42,5 N
42,5 R
52,5 N
52,5R
[7 empty] | шлакопортланд цемент |  | СЕМ-III/А 36-65% шлаку |  | 32,5 L
42,5 L
52,5 L
[9 empty] | СЕМ-III/B 66-80% шлаку |  | 32,5 L
42,5 L
52,5 L
[9 empty] | СЕМ-III/C 81-95% шлаку |  | 32,5 L
42,5 L
52,5 L
[7 empty] | пуцолановий цемент |  | СЕМ-IV / А золи 11-35% |  | 32,5 N
32,5 R
42,5 N
42,5 R
52,5 N
52,5R
[9 empty] | СЕМ-IV / В золи 36-55% |  | 32,5 N
32,5 R
42,5 N
42,5 R
52,5 N
52,5R
[7 empty] | композиційний цемент |  | СЕМ-V / А добавок пуцолана 18-30% |  | 32,5 N
32,5 R
42,5 N
42,5 R
52,5 N
52,5R
[9 empty] | СЕМ-V / В добавок пуцолана 31-42% |  | 32,5 N
32,5 R
42,5 N
42,5 R
52,5 N
52,5R
[7 empty] | сульфатостійкий портландцемент без добавок |  | C3A=O СЕМ I -SR0 |  | 32,5 N
32,5 R
42,5 N
42,5 R
52,5 N
52,5R
[9 empty] | C3A≤3 СЕМ I -SR3 |  | 32,5 N
32,5 R
42,5 N
42,5 R
52,5 N
52,5R
[9 empty] | C3A≥3 СЕМ I -SR5 |  | 32,5 N
32,5 R
42,5 N
42,5 R
52,5 N
52,5R
[7 empty] | сульфатостійкий шлакопортландцемент |  | СЕМ III/B-SR шлаку 66-80% |  | 32,5 L
42,5 L
52,5 L
[9 empty] | СЕМ III/С-SR шлаку 81-95% |  | 32,5 L
42,5 L
52,5 L
[7 empty] | сульфатостійкий пуцолановий цемент |  | СЕМ IV /А-SR прир.пуцолани 21-35% |  | 32,5 N
32,5 R
42,5 N
42,5 R
52,5 N
52,5R
[9 empty] | СЕМ IV /В-SR прир.пуцолани 36-55% |  | 32,5 N
32,5 R
42,5 N
42,5 R
52,5 N
52,5R
[5 empty] | портландцементи загально-будівельного призначення | ДСТУ Б В. 2.7-46:2010 Цементи загально-будівельного призначення. Технічні умови
[6 empty] | Код | Типи цементів | Код | Різновид цементу та вид добавки | Код | Марка за міцністю
[7 empty] | без добавок |  | ПЦ-I |  | 300
400
400Р
500
500Р
[7 empty] | з добавками |  | 6-20% шлаку ПЦ-II/A-Ш |  | 300
400
400Р
500
500Р
[9 empty] | 21-35% шлаку ПЦ-II/Б-Ш |  | 300
400
400Р
500
500Р
[9 empty] | 6-20% пуцолани ПЦ-II/А-П |  | 300
400
400Р
500
500Р
[9 empty] | 6-20% золи ПЦ-II/A-3 |  | 300
400
400Р
500
500Р
[9 empty] | 6-20% вапняку ПЦ-II/A-B |  | 300
400
400Р
500
500Р
[9 empty] | 21-35% добавок ПЦ -II/А-К |  | 300
400
400Р
500
500Р
[9 empty] | 21-35% добавок ПЦ -II/Б-К |  | 300
400
400Р
500
500Р
[7 empty] | шлакопортландцемент |  | 35-65% клінкеру ШПЦ III/A |  | 300
400
400Р
500
500Р
[9 empty] | 20-34% клінкеру ШПЦ III/Б |  | 300
400
400Р
500
500Р
[9 empty] | 5-19% клінкеру ШПЦ III/В |  | 300
400
400Р
500
500Р
[7 empty] | Пуцолановий цемент |  | 65-75% клінкеру ПЦЦ IV/A |  | 300
400
400Р
500
500Р
[9 empty] | 15-64% клінкеру ПЦЦ IV/Б |  | 300
400
400Р
500
500Р
[7 empty] | Композиційний цемент |  | КЦ V/A |  | 300
400
400Р
500
500Р
[9 empty] | КЦ V/Б |  | 300
400
400Р
500
500Р
[5 empty] | Цемент для мурування | ДСТУ Б EN 413-1:2015 Цемент для мурування. Частина 1: Склад, технічні умови та критерії відповідності
[6 empty] | Код | Тип цементів
МС5
МС12,5
МС12,5Х
МС22,5
МС22,5Х
[5 empty] | Цемент для будівельних розчинів | ДСТУ Б В.2.7-124-2004 Будівельні матеріали. Цемент для будівельних розчинів. Технічні умови
[6 empty] | Код | Марка за міцністю
200
300
350
[5 empty] | Цемент кальцієво-алюмінатний | ДСТУ Б EN 14647:2015 Цемент кальцієво-алюмінатний Склад, технічні умови та критерії відповідності
[5 empty] | Цемент сульфатний | Код | Клас за міцністю
32,5L
32,5N
32,5L
32,5N
32,5L
32,5N
[5 empty] | Цемент спеціальний | ДСТУ EN 14216:2019 Цемент. Склад, специфікації та критерії відповідності для спеціальних цементів з дуже низьким рівнем тепла
[6 empty] | Код | Тип цементу | Код | Різновид цементу | Код | Клас за міцністю
[7 empty] | цемент шлаковий |  | VLH III/B |  | 22.5
[9 empty] | VLH III/C |  | 22.5
[7 empty] | цемент пуцолановий |  | VLH IV/A |  | 22.5
[9 empty] | VLH IV/B |  | 22.5
[7 empty] | цемент композитний |  | VLH V/A |  | 22.5
[9 empty] | VLH V/B |  | 22.5
[5 empty] | портландцементи тампонажні | ДСТУ Б В. 2.7-88-99 Будівельні матеріали. Портландцементи тампонажні. Технічні умови
[6 empty] | Код | Типи цементів
Тип I без добавок
Тип I-G без добавок з В/Ц=0,44
Тип I-Н з В/Ц=0,38
Тип II з мінеральними добавками
Тип III зi спеціальними добавками
[5 empty] | портландцементи білі | ДСТУ Б В.2.7-257:2011 Портландцементи білі. Технічні умови
[6 empty] | Код | Типи цементів | Код | Коефіцієнт відбиття світла | Код | Марка за міцністю
[7 empty] | без добавок |  | 80 |  | 400
500
[9 empty] | 75 |  | 400
500
[9 empty] | 70 |  | 400
500
[7 empty] | з мінеральними добавками |  | 80 |  | 400
500
[9 empty] | 75 |  | 400
500
[9 empty] | 70 |  | 400
500
[5 empty] | портландцемент кольоровий | ДСТУ Б В.2.7-268:2011 Портландцемент кольоровий.Технічні умови
[6 empty] | Код | Типи цементів | Код | Марка за міцністю
[7 empty] | червоний |  | 300
400
500
[7 empty] | блакитний |  | 300
400
500
[7 empty] | жовтий |  | 300
400
500
[7 empty] | зелений |  | 300
400
500
[7 empty] | коричневий |  | 300
400
500
[5 empty] | цементи глиноземисті | ДСТУ Б В.2.7-258:2011 Цементи глиноземисті та високоглиноземисті. Технічні умови
[6 empty] | Код | Типи цементів | Код | Різновид цементу та вид добавки | Код | Марка за міцністю
[7 empty] | глиноземисті |  |  |  | 400
500
600
[7 empty] | високоглиноземисті |  | ВГЦ I |  | 350
[9 empty] | ВГЦ II |  | 250
350
[9 empty] | ВГЦ III |  | 250
[5 empty] | цементи лужні | ДСТУ Б В.2.7-181:2009 Будівельні матеріали. Цементи лужні. Технічні умови
[6 empty] | Код | Типи цементів | Код | Різновид цементу та вид добавки | Код | Марка за міцністю
[7 empty] | Шлаколужний цемент ЛЦЕМ I |  | без добавок ЛЦЕМ I |  | 300
400
500
600
700
800
900
1000
[9 empty] | з добавкою золи винесення до 35% ЛЦЕМ І-З |  | 300
400
500
600
700
800
900
1000
[7 empty] | Лужний портландцемент ЛЦЕМ II |  | - |  | 300
400
500
600
700
800
900
1000
[7 empty] | Лужний пуцолановий цемент ЛЦЕМ III |  | з добавкою золи-винесення до 80% ЛЦЕМ ІІІ-З |  | 300
400
500
[9 empty] | з добавкою базальту до 80% ЛЦЕМ ІІІ-Б |  | 300
400
500
[7 empty] | Лужний шлакопортландцемент ЛЦЕМ IV |  | - |  | 300
400
500
600
700
[7 empty] | Лужний композиційний цемент ЛЦЕМ V |  | - |  | 300
400
500
600
700
800
900
1000
|  |  | Вапно |  | Вапно будівельне | ДСТУ Б В.2.7-90:2011 Вапно будівельне. Технічні умови
[6 empty] | Код | Тип | Код | Різновид | Код | Сорт
[7 empty] | негашене без добавок |  | кальцієве |  | 1
2
3
[9 empty] | магнезіальне |  | 1
2
3
[9 empty] | доломітове |  | 1
2
3
[7 empty] | негашене порошкоподібне з добавками |  | кальцієве з добавками |  | 1
2
[9 empty] | магнезіальне з добавками |  | 1
2
[9 empty] | доломітове з добавками |  | 1
2
[7 empty] | гідратне (гашене) без добавок |  | кальцієве |  | 1
2
[9 empty] | магнезіальне |  | 1
2
[9 empty] | доломітове |  | 1
2
[7 empty] | гідратне (гашене) без добавок |  | кальцієве з добавками |  | 1
2
[9 empty] | магнезіальне з добавками |  | 1
2
[9 empty] | доломітове з добавками |  | 1
2
[7 empty] | гідравлічне |  | слабогідравлічне
сильногідравлічне
[5 empty] | Вапно будівельне | ДСТУ EN 459-1:2019 Вапно будівельне. Частина 1. Визначення, специфікації та критерії відповідності (EN 459-1:2015, IDT)
[6 empty] | Код | Тип | Код | Реакційна здатність | Код | Гранулометричний склад
[7 empty] | Повітряне кальцієве CL 90 |  | R5 |  | P4
P3
P2
P1
Psv
[9 empty] | R4 |  | P4
P3
P2
P1
Psv
[9 empty] | Rsv |  | P4
P3
P2
P1
Psv
[7 empty] | Повітряне кальцієве CL 80 |  | R5 |  | P4
P3
P2
P1
Psv
[9 empty] | R4 |  | P4
P3
P2
P1
Psv
[9 empty] | R3 |  | P4
P3
P2
P1
Psv
[9 empty] | Rsv |  | P4
P3
P2
P1
Psv
[7 empty] | Повітряне кальцієве CL 70 |  | R2 |  | P4
P3
P2
P1
Psv
[9 empty] | Rsv |  | P4
P3
P2
P1
Psv
[7 empty] | Повітряне доломітове DL 90-30 |  | R2 |  | P4
P3
P2
P1
Psv
[9 empty] | Rsv |  | P4
P3
P2
P1
Psv
[7 empty] | Повітряне доломітове DL 90-5 |  | R5 |  | P4
P3
P2
P1
Psv
[9 empty] | R2 |  | P4
P3
P2
P1
Psv
[9 empty] | Rsv |  | P4
P3
P2
P1
Psv
[7 empty] | Повітряне доломітове DL 85-30 |  | R2 |  | P4
P3
P2
P1
Psv
[9 empty] | Rsv |  | P4
P3
P2
P1
Psv
[7 empty] | Повітряне доломітове DL 80-5 |  | R1 |  | P4
P3
P2
P1
Psv
[9 empty] | Rsv |  | P4
P3
P2
P1
Psv
Натуральне гідравлічне вапно NHL 2
Натуральне гідравлічне вапно NHL 23,5
Натуральне гідравлічне вапно NHL 5
Рецептурне вапно FL 2
Рецептурне вапно FL 3,5
Рецептурне вапно FL 5
Гідравлічне вапно HL 2
Гідравлічне вапно HL 3,,5
Гідравлічне вапно HL 5